## Plan brut
|  |  |  | 1 | 2 | 3 | 4 | 5 | 6 | 7 | 8 | 9 | 10 | 11 | 12 | 13 | 14 | 15
| Date |  | n°experience | Billes age | Gaz descente | Montage | Billes taille | Injection | NH3 | Temps purge | pré-AlCl3 | Plateau 1100°C | Réduction charge | H2 | Four à lampes | Descente | Température | Pression | Raman shift | FWHM Raman E2h | 1/r (m) | FWHM RC (arcsec) | Epaisseur nm | RMS (nm) | Ra (nm) | Taille ilots (nm) | Taille ilots Raman | Raman shift | 1/r corrigé du susbtrat | sigma Raman Gpa | FWHM Raman E2h | FWHM RC (arcsec) | Epaisseur nm | RMS (nm) | Ra (nm) | T °C | r (m) | Taille ilots (nm) | Taille ilots sans misfit | Taille ilots Raman
Répétition 1 | 2016-01-21 |  | 1 | 1 | 1 | 1 | -1 | -1 | 0 | 0 | 0 | 0 | 0 | 0 | 0 | 0 | 0 | 0 | 657.4682 | 12.970325 | -0.0369322688765338 | 3576 | 1293.3 | 10.28 | 7.96 | 49.7020e-009 | 3.7350e-08 | 657.4682 | -0.03693227 | 0.0499505 | 12.970325 | 3576 | 1293.3 | 10.28 | 7.96 | 1250 | -27.07659 | 49.7020e-009 | 784.6075e-009 | 3.7350e-08
Répétition 2 | 2016-01-26 |  | 2 | 1 | 1 | 1 | -1 | -1 | 0 | 0 | 0 | 0 | 0 | 0 | 0 | 0 | 0 | 0 | 657.7129 | 13.21661 | -0.0345689731277404 | 3684 | 1334.2 | 7.62 | 6.28 | 48.4078e-009 | 3.8568e-08 | 657.7129 | -0.03456897 | -0.01061881 | 13.21661 | 3684 | 1334.2 | 7.62 | 6.28 | 1250 | -28.92767 | 48.4078e-009 | 860.2457e-009 | 3.8568e-08
Répétition 3 | 2016-01-27 |  | 3 | 1 | 1 | 1 | -1 | -1 | 0 | 0 | 0 | 0 | 0 | 0 | 0 | 0 | 0 | 0 | 657.1556 | 11.402353 | -0.0320480489431379 | 3311 | 1242 | 11.83 | 8.97 | 48.3533e-009 | 3.5841e-08 | 657.1556 | -0.03204805 | 0.1273267 | 11.402353 | 3311 | 1242 | 11.83 | 8.97 | 1250 | -31.20315 | 48.3533e-009 | 863.9409e-009 | 3.5841e-08
Hadamard 1 | 2016-02-02 |  | 4 | 1 | 1 | 1 | 1 | 1 | 1 | 1 | 1 | 1 | 1 | 1 | 1 | 1 | 1 | 1 | 657.7482 | 10.671031 | -0.0515166810303226 | 4087 | 1741.5 | 39.2 | 31.2 | 48.7235e-009 | 3.7599e-08 | 657.7482 | -0.05151668 | -0.01935644 | 10.671031 | 4087 | 1741.5 | 39.2 | 31.2 | 1300 | -19.41119 | 48.7235e-009 | 857.5424e-009 | 3.7599e-08
Hadamard 2 | 2016-02-03 |  | 5 | -1 | 1 | -1 | 1 | -1 | 1 | -1 | 1 | -1 | 1 | -1 | 1 | -1 | 1 | -1 | 656.6243 | 12.50825 | -0.0178970489354465 | 1434 | 657.9 | 17.38 | 11.05 | 47.5257e-009 | 3.3273e-08 | 656.6243 | -0.01789705 | 0.2588366 | 12.50825 | 1434 | 657.9 | 17.38 | 11.05 | 1300 | -55.87513 | 47.5257e-009 | 932.4577e-009 | 3.3273e-08
Hadamard 3 | 2016-02-05 | vendredi | 6 | 1 | -1 | -1 | 1 | 1 | -1 | -1 | 1 | 1 | -1 | -1 | 1 | 1 | -1 | -1 | 657.7912 | 10.20013 | -0.00637027288264815 | 779 | 145.5 | 12.7 | 8.5 | 60.0785e-009 | 4.0075e-08 | 657.7912 | -0.006370273 | -0.03 | 10.20013 | 779 | 145.5 | 12.7 | 8.5 | 1200 | -156.9791 | 60.0785e-009 | 459.9673e-009 | 4.0075e-08
Hadamard 4 | 2016-02-08 |  | 7 | -1 | -1 | 1 | 1 | -1 | -1 | 1 | 1 | -1 | -1 | 1 | 1 | -1 | -1 | 1 | 657.2945 | 11.88211625 | -0.0826960522532472 | 4206 | 1780.6 | 363 | 242 | 62.1020e-009 | 3.7601e-08 | 657.2945 | -0.08269605 | 0.09294554 | 11.88211625 | 4206 | 1780.6 | 363 | 242 | 1200 | -12.09248 | 62.1020e-009 | 432.9664e-009 | 3.7601e-08
Hadamard 5 | 2016-03-17 | jeudi | 19 | 1 | 1 | 1 | -1 | -1 | -1 | -1 | 1 | 1 | 1 | 1 | -1 | -1 | -1 | -1 | 649.8688 | 7.289698 | 0.0131233188734922 | 355 | 714.1 | 8.77 | 7.06 | 33.3642e-009 | 1.8478e-08 | 649.8688 | 0.01312332 | 1.93099 | 7.289698 | 355 | 714.1 | 8.77 | 7.06 | 1200 | 76.20024 | 33.3642e-009 | 294.2224e-009 | 1.8478e-08
Hadamard 6 | 2016-02-17 |  | 8 | -1 | 1 | -1 | -1 | 1 | -1 | 1 | 1 | -1 | 1 | -1 | -1 | 1 | -1 | 1 | 658.1189 | 9.855467 | -0.0411291755800813 | 3077 | 1399.8 | 20.8 | 15 | 51.6804e-009 | 4.1712e-08 | 658.1189 | -0.04112918 | -0.1111139 | 9.855467 | 3077 | 1399.8 | 20.8 | 15 | 1200 | -24.31364 | 51.6804e-009 | 663.5616e-009 | 4.1712e-08
Hadamard 7 | 2016-02-19 |  | 9 | 1 | -1 | -1 | -1 | -1 | 1 | 1 | 1 | 1 | -1 | -1 | -1 | -1 | 1 | 1 | 659.07 | 11.010874 | -0.0583403229881083 | 3889 | 2149.9 | 15.47 | 12.57 | 47.5782e-009 | 4.4216e-08 | 659.07 | -0.05834032 | -0.3465347 | 11.010874 | 3889 | 2149.9 | 15.47 | 12.57 | 1300 | -17.1408 | 47.5782e-009 | 928.9411e-009 | 4.4216e-08
Hadamard 8 | 2016-02-23 | mardi | 10 | -1 | -1 | 1 | -1 | 1 | 1 | -1 | 1 | -1 | -1 | 1 | -1 | 1 | 1 | -1 | 651.6813 | 10.676492 | 0.01066540538258 | 589 | 388.5 | 39.9 | 21.4 | 29.5780e-009 | 2.0623e-08 | 651.6813 | 0.01066541 | 1.482351 | 10.676492 | 589 | 388.5 | 39.9 | 21.4 | 1300 | 93.76109 | 29.5780e-009 | 209.7186e-009 | 2.0623e-08
Hadamard 9 | 2016-02-25 |  | 11 | 1 | 1 | 1 | 1 | 1 | 1 | 1 | -1 | -1 | -1 | -1 | -1 | -1 | -1 | -1 | 655.6717 | 9.476452 | 0.000382167274937224 | 2198 | 776.4 | 171.5 | 103 | 38.5864e-009 | 3.1596e-08 | 655.6717 | 0.0003821673 | 0.4946287 | 9.476452 | 2198 | 776.4 | 171.5 | 103 | 1200 | 2616.655 | 38.5864e-009 | 480.5358e-009 | 3.1596e-08
Hadamard 10 | 2016-03-01 |  | 12 | -1 | 1 | -1 | 1 | -1 | 1 | -1 | -1 | 1 | -1 | 1 | -1 | 1 | -1 | 1 | 656.8121 | 9.804315 | 0.00387164594148129 | 1980 | 1226.7 | 123 | 73 | 37.9513e-009 | 3.5441e-08 | 656.8121 | 0.003871646 | 0.2123515 | 9.804315 | 1980 | 1226.7 | 123 | 73 | 1200 | 258.2881 | 37.9513e-009 | 443.3164e-009 | 3.5441e-08
Hadamard 11 | 2016-03-03 |  | 13 | 1 | -1 | -1 | 1 | 1 | -1 | -1 | -1 | -1 | 1 | 1 | -1 | -1 | 1 | 1 | 655.6906 | 10.90446 | 0.00161314454904624 | 1130 | 1471.8 | 17.1 | 10 | 36.5038e-009 | 3.0085e-08 | 655.6906 | 0.001613145 | 0.4899505 | 10.90446 | 1130 | 1471.8 | 17.1 | 10 | 1300 | 619.9072 | 36.5038e-009 | 394.1461e-009 | 3.0085e-08
Hadamard 12 | 2016-03-04 |  | 14 | -1 | -1 | 1 | 1 | -1 | -1 | 1 | -1 | 1 | 1 | -1 | -1 | 1 | 1 | -1 | 657.4468 | 12.774681 | 0.0306956520250584 | 2269 | 1632.2 | 121 | 52.3 | 31.6254e-009 | 3.6096e-08 | 657.4468 | 0.03069565 | 0.05524752 | 12.774681 | 2269 | 1632.2 | 121 | 52.3 | 1300 | 32.5779 | 31.6254e-009 | 252.0010e-009 | 3.6096e-08
Hadamard 13 | 2016-03-07 | lundi | 15 | 1 | 1 | 1 | -1 | -1 | -1 | -1 | -1 | -1 | -1 | -1 | 1 | 1 | 1 | 1 | 657.2427 | 6.692352 | -0.00339141927512573 | 669 | 284 | 192 | 142 | 41.1499e-009 | 3.5365e-08 | 657.2427 | -0.003391419 | 0.1057673 | 6.692352 | 669 | 284 | 192 | 142 | 1300 | -294.8618 | 41.1499e-009 | 591.8496e-009 | 3.5365e-08
Hadamard 14 | 2016-03-09 |  | 16 | -1 | 1 | -1 | -1 | 1 | -1 | 1 | -1 | 1 | -1 | 1 | 1 | -1 | 1 | -1 | 657.9698 | 10.991999 | -0.0656231680007487 | 5324 | 2355.5 | 7.87 | 6.3 | 47.9309e-009 | 3.8712e-08 | 657.9698 | -0.06562317 | -0.07420792 | 10.991999 | 5324 | 2355.5 | 7.87 | 6.3 | 1300 | -15.23852 | 47.9309e-009 | 905.3073e-009 | 3.8712e-08
Hadamard 15 | 2016-03-22 |  | 21 | 1 | -1 | -1 | -1 | -1 | 1 | 1 | -1 | -1 | 1 | 1 | 1 | 1 | -1 | -1 | 653.679 | 7.02834555555556 | 0.022553596630379 | 1133 | 836 | 506 | 419 | 31.1259e-009 | 2.5804e-08 | 653.679 | 0.0225536 | 0.9878713 | 7.028346 | 1133 | 836 | 506 | 419 | 1200 | 44.33883 | 31.1259e-009 | 240.9663e-009 | 2.5804e-08
Hadamard 16 | 2016-03-16 | mercredi | 18 | -1 | -1 | 1 | -1 | 1 | 1 | -1 | -1 | 1 | 1 | -1 | 1 | -1 | -1 | 1 | 644.643 | 11.801659 | 0.01038669590018 | 657 | 199 | 2.28 | 1.79 | 25.7502e-009 | 1.2544e-08 | 644.643 | 0.0103867 | 3.224505 | 11.801659 | 657 | 199 | 2.28 | 1.79 | 1200 | 96.27701 | 25.7502e-009 | 147.8341e-009 | 1.2544e-08
Répétition 4 | 2016-03-15 |  | 17 | 1 | 1 | 1 | -1 | -1 | 0 | 0 | 0 | 0 | 0 | 0 | 0 | 0 | 0 | 0 | 656.248 | 10.5808955555556 | -0.0294580069738809 | 2091 | 1183.9 | 10.07 | 8.52 | 47.9109e-009 | 3.2766e-08 | 656.248 | -0.02945801 | 0.3519802 | 10.5809 | 2091 | 1183.9 | 10.07 | 8.52 | 1250 | -33.94663 | 47.9109e-009 | 894.5645e-009 | 3.2766e-08
Expérience -1 | 2016-03-18 |  | 20 | -1 | -1 | -1 | -1 | -1 | -1 | -1 | -1 | -1 | -1 | -1 | -1 | -1 | -1 | -1 | 656.3859 | 7.938015 | -0.00314650865012594 | 1164 | 393.5 | 11.09 | 8.84 | 41.9680e-009 | 3.8478e-08 | 656.3859 | -0.003146509 | #VALUE! | 7.938015 | 1164 | 393.5 | 11.09 | 8.84 | 1200 | -317.8126 | 41.9680e-009 | 638.7700e-009 | 3.8478e-08
[29 empty] | -0.01460453 | 0.5471395 | 10.22302 |  | T °C | Epaisseur nm | r (m)
|  |  |  | Humidité air | min | max | Vent | Patm |  | Moyenne T |  | FWHM | [20 empty] | 1250 | 1293.3 | 657.4682
1 | 2016-01-21 |  | 3576 | 91 | 0 | 3 | 8 | 1027 |  | 1.5 |  | 3576 | [20 empty] | 1250 | 1334.2 | 657.7129
2 | 2016-01-26 | 5 | 3684 | 69 | 7 | 13 | 4 | 1032 |  | 10 |  | 3684 | [20 empty] | 1250 | 1242 | 657.1556
3 | 2016-01-27 | 1 | 3311 | 67 | 7 | 15 | 8 | 1029 |  | 11 |  | 3311 | [20 empty] | 1300 | 1741.5 | 657.7482
4 | 2016-02-02 | 6 | 4087 | 69 | 8 | 14 | 5 | 1029 |  | 11 |  | 4087 | [20 empty] | 1300 | 657.9 | 656.6243
5 | 2016-02-03 | 1 | 1434 | 94 | 4 | 7 | 17 | 1029 |  | 5.5 |  | 1434 | [20 empty] | 1200 | 145.5 | 657.7912
6 | 2016-02-05 | 2 | 779 | 70 | 4 | 13 | 9 | 1030 |  | 8.5 |  | 779 | [20 empty] | 1200 | 1780.6 | 657.2945
7 | 2016-02-08 | 3 | 4206 | 83 | 7 | 7 | 12 | 1018 |  | 7 |  | 4206 | [20 empty] | 1200 | 714.1 | 649.8688
8 | 2016-02-17 | 9 | 3077 | 77 | 2 | 7 | 6 | 1023 |  | 4.5 |  | 3077 | [20 empty] | 1200 | 1399.8 | 658.1189
9 | 2016-02-19 | 2 | 3889 | 83 | 2 | 6 | 13 | 1029 |  | 4 |  | 3889 | [20 empty] | 1300 | 2149.9 | 659.07
10 | 2016-02-23 | 4 | 589 | 81 | 8 | 11 | 9 | 1016 |  | 9.5 |  | 589 | [20 empty] | 1300 | 388.5 | 651.6813
11 | 2016-02-25 | 2 | 2198 | 88 | 7 | 10 | 7 | 1013 |  | 8.5 |  | 2198 | [20 empty] | 1200 | 776.4 | 655.6717
12 | 2016-03-01 | 5 | 1980 | 84 | 2 | 6 | 18 | 1021 |  | 4 |  | 1980 | [20 empty] | 1200 | 1226.7 | 656.8121
13 | 2016-03-03 | 2 | 1130 | 99 | 1 | 5 | 14 | 1012 |  | 3 |  | 1130 | [20 empty] | 1300 | 1471.8 | 655.6906
14 | 2016-03-04 | 1 | 2269 | 98 | 1 | 8 | 16 | 1013 |  | 4.5 |  | 2269 | [20 empty] | 1300 | 1632.2 | 657.4468
15 | 2016-03-07 | 3 | 669 | 83 | 0 | 6 | 8 | 1009 |  | 3 |  | 669 | [20 empty] | 1300 | 284 | 657.2427
16 | 2016-03-09 | 2 | 5324 | 81 | 1 | 8 | 15 | 1018 |  | 4.5 |  | 5324 | [20 empty] | 1300 | 2355.5 | 657.9698
17 | 2016-03-15 | 6 | 2091 | 86 | 8 | 12 | 17 | 1024 |  | 10 |  | 2091 | [20 empty] | 1200 | 836 | 653.679
18 | 2016-03-16 | 1 | 657 | 85 | 3 | 7 | 7 | 1022 |  | 5 |  | 657 | [20 empty] | 1200 | 199 | 644.643
19 | 2016-03-17 | 1 | 355 | 91 | 8 | 13 | 8 | 1025 |  | 10.5 |  | 355 | [20 empty] | 1250 | 1183.9 | 656.248
20 | 2016-03-18 | 1 | 1164 | 82 | 9 | 13 | 6 | 1024 |  | 11 |  | 1164 | [20 empty] | 1200 | 393.5 | 656.3859
21 | 2016-03-22 | 4 | 1133 | 85 | 6 | 11 | 14 | 1013 |  | 8.5 |  | 1133

## Plan annoté
Experiment | Pellets | Gaz descente | Montage | Billes | Injection | NH3 | Temps purge | pré-AlCl3 | Plateau 1100°C | Réduction charge | H2 | Four à lampes | Descente | Température | Pression
Répétition 1 | neuves | N2 | du jour | petites | séquentielle | 2,66 sccm | 2 seconds | 1 min. | 10 min. | 20 min. | 1000 sccm | 45% | 2%/min | 1250°C | 15 torrs
Répétition 2 | neuves | N2 | du jour | petites | séquentielle | 2,66 sccm | 2 seconds | 1 min. | 10 min. | 20 min. | 1000 sccm | 45% | 2%/min | 1250°C | 15 torrs
Répétition 3 | neuves | N2 | du jour | petites | séquentielle | 2,66 sccm | 2 seconds | 1 min. | 10 min. | 20 min. | 1000 sccm | 45% | 2%/min | 1250°C | 15 torrs
Hadamard 1 | neuves | N2 | du jour | grosses | simultanée | 3,99 sccm | 4 seconds | 2 min | 20 min. | 30 min | 1500 sccm | 50% | 3%/min | 1300°C | 20 torrs
Hadamard 2 | 1 fois | N2 | la veille | grosses | séquentielle | 3,99 sccm | no | 2 min | no | 30 min | 500 sccm | 50% | 1%/min | 1300°C | 10 torrs
Hadamard 3 | neuves | H2 | la veille | grosses | simultanée | 1,33 sccm | no | 2 min | 20 min. | 10 min | 500 sccm | 50% | 3%/min | 1200°C | 10 torrs
Hadamard 4 | 1 fois | H2 | du jour | grosses | séquentielle | 1,33 sccm | 4 seconds | 2 min | no | 10 min | 1500 sccm | 50% | 1%/min | 1200°C | 20 torrs
Hadamard 5 | neuves | N2 | du jour | petites | séquentielle | 1,33 sccm | no | 2 min | 20 min. | 30 min | 1500 sccm | 40% | 1%/min | 1200°C | 10 torrs
Hadamard 6 | 1 fois | N2 | la veille | petites | simultanée | 1,33 sccm | 4 seconds | 2 min | no | 30 min | 500 sccm | 40% | 3%/min | 1200°C | 20 torrs
Hadamard 7 | neuves | H2 | la veille | petites | séquentielle | 3,99 sccm | 4 seconds | 2 min | 20 min. | 10 min | 500 sccm | 40% | 1%/min | 1300°C | 20 torrs
Hadamard 8 | 1 fois | H2 | du jour | petites | simultanée | 3,99 sccm | no | 2 min | no | 10 min | 1500 sccm | 40% | 3%/min | 1300°C | 10 torrs
Hadamard 9 | neuves | N2 | du jour | grosses | simultanée | 3,99 sccm | 4 seconds | no | no | 10 min | 500 sccm | 40% | 1%/min | 1200°C | 10 torrs
Hadamard 10 | 1 fois | N2 | la veille | grosses | séquentielle | 3,99 sccm | no | no | 20 min. | 10 min | 1500 sccm | 40% | 3%/min | 1200°C | 20 torrs
Hadamard 11 | neuves | H2 | la veille | grosses | simultanée | 1,33 sccm | no | no | no | 30 min | 1500 sccm | 40% | 1%/min | 1300°C | 20 torrs
Hadamard 12 | 1 fois | H2 | du jour | grosses | séquentielle | 1,33 sccm | 4 seconds | no | 20 min. | 30 min | 500 sccm | 40% | 3%/min | 1300°C | 10 torrs
Hadamard 13 | neuves | N2 | du jour | petites | séquentielle | 1,33 sccm | no | no | no | 10 min | 500 sccm | 50% | 3%/min | 1300°C | 20 torrs
Hadamard 14 | 1 fois | N2 | la veille | petites | simultanée | 1,33 sccm | 4 seconds | no | 20 min. | 10 min | 1500 sccm | 50% | 1%/min | 1300°C | 10 torrs
Hadamard 15 | neuves | H2 | la veille | petites | séquentielle | 3,99 sccm | 4 seconds | no | no | 30 min | 1500 sccm | 50% | 3%/min | 1200°C | 10 torrs
Hadamard 16 | 1 fois | H2 | du jour | petites | simultanée | 3,99 sccm | no | no | 20 min. | 30 min | 500 sccm | 50% | 1%/min | 1200°C | 20 torrs
Répétition 4 | neuves | N2 | du jour | petites | séquentielle | 2,66 sccm | 2 seconds | 1 min. | 10 min. | 20 min. | 1000 sccm | 45% | 2%/min | 1250°C | 15 torrs
Expérience -1 | 1 fois | H2 | la veille | petites | séquentielle | 1,33 sccm | no | no | no | 10 min | 500 sccm | 40% | 1%/min | 1200°C | 10 torrs

## Plan chronologique
| Montage | Billes | Billes | Pression | Four à lampes | Réduction charge | Plateau 1100°C | Température | pré-AlCl3 | Injection | NH3 | Temps purge | H2 | Gaz descente | Descente
Répétition 1 | du jour | neuves | petites | 15 torrs | 45% | 20 min. | 10 min. | 1250°C | 1 min. | séquentielle | 2,66 sccm | 2 seconds | 1000 sccm | N2 | 2%/min
Répétition 2 | du jour | neuves | petites | 15 torrs | 45% | 20 min. | 10 min. | 1250°C | 1 min. | séquentielle | 2,66 sccm | 2 seconds | 1000 sccm | N2 | 2%/min
Répétition 3 | du jour | neuves | petites | 15 torrs | 45% | 20 min. | 10 min. | 1250°C | 1 min. | séquentielle | 2,66 sccm | 2 seconds | 1000 sccm | N2 | 2%/min
Hadamard 1 | du jour | neuves | grosses | 20 torrs | 50% | 30 min | 20 min. | 1300°C | 2 min | simultanée | 3,99 sccm | 4 seconds | 1500 sccm | N2 | 3%/min
Hadamard 2 | la veille | 1 fois | grosses | 10 torrs | 50% | 30 min | no | 1300°C | 2 min | séquentielle | 3,99 sccm | no | 500 sccm | N2 | 1%/min
Hadamard 3 | la veille | neuves | grosses | 10 torrs | 50% | 10 min | 20 min. | 1200°C | 2 min | simultanée | 1,33 sccm | no | 500 sccm | H2 | 3%/min
Hadamard 4 | du jour | 1 fois | grosses | 20 torrs | 50% | 10 min | no | 1200°C | 2 min | séquentielle | 1,33 sccm | 4 seconds | 1500 sccm | H2 | 1%/min
Hadamard 5 | du jour | neuves | petites | 10 torrs | 40% | 30 min | 20 min. | 1200°C | 2 min | séquentielle | 1,33 sccm | no | 1500 sccm | N2 | 1%/min
Hadamard 6 | la veille | 1 fois | petites | 20 torrs | 40% | 30 min | no | 1200°C | 2 min | simultanée | 1,33 sccm | 4 seconds | 500 sccm | N2 | 3%/min
Hadamard 7 | la veille | neuves | petites | 20 torrs | 40% | 10 min | 20 min. | 1300°C | 2 min | séquentielle | 3,99 sccm | 4 seconds | 500 sccm | H2 | 1%/min
Hadamard 8 | du jour | 1 fois | petites | 10 torrs | 40% | 10 min | no | 1300°C | 2 min | simultanée | 3,99 sccm | no | 1500 sccm | H2 | 3%/min
Hadamard 9 | du jour | neuves | grosses | 10 torrs | 40% | 10 min | no | 1200°C | no | simultanée | 3,99 sccm | 4 seconds | 500 sccm | N2 | 1%/min
Hadamard 10 | la veille | 1 fois | grosses | 20 torrs | 40% | 10 min | 20 min. | 1200°C | no | séquentielle | 3,99 sccm | no | 1500 sccm | N2 | 3%/min
Hadamard 11 | la veille | neuves | grosses | 20 torrs | 40% | 30 min | no | 1300°C | no | simultanée | 1,33 sccm | no | 1500 sccm | H2 | 1%/min
Hadamard 12 | du jour | 1 fois | grosses | 10 torrs | 40% | 30 min | 20 min. | 1300°C | no | séquentielle | 1,33 sccm | 4 seconds | 500 sccm | H2 | 3%/min
Hadamard 13 | du jour | neuves | petites | 20 torrs | 50% | 10 min | no | 1300°C | no | séquentielle | 1,33 sccm | no | 500 sccm | N2 | 3%/min
Hadamard 14 | la veille | 1 fois | petites | 10 torrs | 50% | 10 min | 20 min. | 1300°C | no | simultanée | 1,33 sccm | 4 seconds | 1500 sccm | N2 | 1%/min
Hadamard 15 | la veille | neuves | petites | 10 torrs | 50% | 30 min | no | 1200°C | no | séquentielle | 3,99 sccm | 4 seconds | 1500 sccm | H2 | 3%/min
Hadamard 16 | du jour | 1 fois | petites | 20 torrs | 50% | 30 min | 20 min. | 1200°C | no | simultanée | 3,99 sccm | no | 500 sccm | H2 | 1%/min
Répétition 4 | du jour | neuves | petites | 15 torrs | 45% | 20 min. | 10 min. | 1250°C | 1 min. | séquentielle | 2,66 sccm | 2 seconds | 1000 sccm | N2 | 2%/min
Expérience -1 | la veille | 1 fois | petites | 10 torrs | 40% | 10 min | no | 1200°C | no | séquentielle | 1,33 sccm | no | 500 sccm | H2 | 1%/min

## Temps de travail
Consigne montée %/min | 2
Consigne puissance % | 75
| Montage | Billes | Billes | Pression | Four à lampes | Réduction charge (min) | Plateau 1100°C (min) | Température | pré-AlCl3 (min) | Injection 1=simultanée, 2=séquentielle | NH3 | Temps purge (s) | H2 | Gaz descente | Descente %/min | Temps de montée + descente (min) | Temps de dépôt (min) | Temps de travail indicatif en heure | Temps de dépôt
Répétition 1 | du jour | neuves | petites | 15 torrs | 45% | 20 | 10 | 1250°C | 1 | 2 | 2,66 sccm | 2 | 1000 sccm | N2 | 2 | 75 | 100 | 5.433333 | 100
Répétition 2 | du jour | neuves | petites | 15 torrs | 45% | 20 | 10 | 1250°C | 1 | 2 | 2,66 sccm | 2 | 1000 sccm | N2 | 2 | 75 | 100 | 5.433333 | 100
Répétition 3 | du jour | neuves | petites | 15 torrs | 45% | 20 | 10 | 1250°C | 1 | 2 | 2,66 sccm | 2 | 1000 sccm | N2 | 2 | 75 | 100 | 5.433333 | 100
Hadamard 1 | du jour | neuves | grosses | 20 torrs | 50% | 30 | 20 | 1300°C | 2 | 1 | 3,99 sccm | 4 | 1500 sccm | N2 | 3 | 62.5 | 83.33333 | 5.297222 | 83.3333333333333
Hadamard 2 | la veille | 1 fois | grosses | 10 torrs | 50% | 30 | 0 | 1300°C | 2 | 2 | 3,99 sccm | 0 | 500 sccm | N2 | 1 | 112.5 | 33.33333 | 4.963889 | 33.3333333333333
Hadamard 3 | la veille | neuves | grosses | 10 torrs | 50% | 10 | 20 | 1200°C | 2 | 1 | 1,33 sccm | 0 | 500 sccm | H2 | 3 | 62.5 | 16.66667 | 3.852778 | 16.6666666666667
Hadamard 4 | du jour | 1 fois | grosses | 20 torrs | 50% | 10 | 0 | 1200°C | 2 | 2 | 1,33 sccm | 4 | 1500 sccm | H2 | 1 | 112.5 | 166.6667 | 6.852778 | 166.666666666667
Hadamard 5 | du jour | neuves | petites | 10 torrs | 40% | 30 | 20 | 1200°C | 2 | 2 | 1,33 sccm | 0 | 1500 sccm | N2 | 1 | 112.5 | 33.33333 | 5.297222 | 33.3333333333333
Hadamard 6 | la veille | 1 fois | petites | 20 torrs | 40% | 30 | 0 | 1200°C | 2 | 1 | 1,33 sccm | 4 | 500 sccm | N2 | 3 | 62.5 | 83.33333 | 4.963889 | 83.3333333333333
Hadamard 7 | la veille | neuves | petites | 20 torrs | 40% | 10 | 20 | 1300°C | 2 | 2 | 3,99 sccm | 4 | 500 sccm | H2 | 1 | 112.5 | 166.6667 | 7.186111 | 166.666666666667
Hadamard 8 | du jour | 1 fois | petites | 10 torrs | 40% | 10 | 0 | 1300°C | 2 | 1 | 3,99 sccm | 0 | 1500 sccm | H2 | 3 | 62.5 | 16.66667 | 3.519444 | 16.6666666666667
Hadamard 9 | du jour | neuves | grosses | 10 torrs | 40% | 10 | 0 | 1200°C | 0 | 1 | 3,99 sccm | 4 | 500 sccm | N2 | 1 | 112.5 | 83.33333 | 5.430556 | 83.3333333333333
Hadamard 10 | la veille | 1 fois | grosses | 20 torrs | 40% | 10 | 20 | 1200°C | 0 | 2 | 3,99 sccm | 0 | 1500 sccm | N2 | 3 | 62.5 | 33.33333 | 4.097222 | 33.3333333333333
Hadamard 11 | la veille | neuves | grosses | 20 torrs | 40% | 30 | 0 | 1300°C | 0 | 1 | 1,33 sccm | 0 | 1500 sccm | H2 | 1 | 112.5 | 16.66667 | 4.652778 | 16.6666666666667
Hadamard 12 | du jour | 1 fois | grosses | 10 torrs | 40% | 30 | 20 | 1300°C | 0 | 2 | 1,33 sccm | 4 | 500 sccm | H2 | 3 | 62.5 | 166.6667 | 6.652778 | 166.666666666667
Hadamard 13 | du jour | neuves | petites | 20 torrs | 50% | 10 | 0 | 1300°C | 0 | 2 | 1,33 sccm | 0 | 500 sccm | N2 | 3 | 62.5 | 33.33333 | 3.763889 | 33.3333333333333
Hadamard 14 | la veille | 1 fois | petites | 10 torrs | 50% | 10 | 20 | 1300°C | 0 | 1 | 1,33 sccm | 4 | 1500 sccm | N2 | 1 | 112.5 | 83.33333 | 5.763889 | 83.3333333333333
Hadamard 15 | la veille | neuves | petites | 10 torrs | 50% | 30 | 0 | 1200°C | 0 | 2 | 3,99 sccm | 4 | 1500 sccm | H2 | 3 | 62.5 | 166.6667 | 6.319444 | 166.666666666667
Hadamard 16 | du jour | 1 fois | petites | 20 torrs | 50% | 30 | 20 | 1200°C | 0 | 1 | 3,99 sccm | 0 | 500 sccm | H2 | 1 | 112.5 | 16.66667 | 4.986111 | 16.6666666666667
Répétition 4 | du jour | neuves | petites | 15 torrs | 45% | 20 | 10 | 1250°C | 1 | 2 | 2,66 sccm | 2 | 1000 sccm | N2 | 2 | 75 | 100 | 5.433333 | 100
Expérience -1 | la veille | 1 fois | petites | 10 torrs | 40% | 10 | 0 | 1200°C | 0 | 2 | 1,33 sccm | 0 | 500 sccm | H2 | 1 | 112.5 | 33.33333 | 4.597222 | 33.3333333333333